## List1
Výpočet otáček z řezné rychlosti při soustružení (řezná rychlost zadána m/min, platí pro posuvy cca 0,1-0,8 mm)
Materiál | pevnost | Řezná rychlost - rozsah | Řezná rychlost - rozsah | Výpočet otáček obrobku | Zadej průměr | Zvol řeznou rychlost
obrobku | (kg/mm2) | nástroje HSS | nástroje S1, S2, (slinutý karbid) | n/min | obrobku (mm) | sloupec C resp. D
Hodnoty řezných rychlostí voleny pro střední trvanlivost ostří, uvažováno cca 240minut
uhlíková ocel | do 50 | 25-45 | 200-300 | 1432.396 | 10 | 45
uhlíková ocel | 50-60 | 20-37 | 170-280 | 1114.086 | 10 | 35
uhlíková ocel | 60-70 | 17-30 | 140-230 | 795.7754 | 10 | 25
uhlíková ocel | 70-85 | 14-25 | 105-200 | 636.6203 | 10 | 20
ocelolitina | 30-50 | 15-23 | 90-150 | 477.4652 | 10 | 15
ocelolitina | 50-70 | 8,5-15 | 70-120 | 318.3102 | 10 | 10
ocelolitina | nad 70 | 6-9,5 | 48-80 | 254.6481 | 10 | 8
slitinové oceli | 85-100 | 9-20 | 75-150 | 572.9583 | 10 | 18
slitinové oceli | 100-140 | 5-13 | 50-95 | 413.8032 | 10 | 13
šedá litina | HB do 200 | 14-37 | 75-132 | 1114.086 | 10 | 35
šedá litina | HB do 250 | 10-25 | 60-100 | 795.7754 | 10 | 25
temperovaná litina |  | 15-33 | 60-100 | 954.9305 | 10 | 30
mosaz |  | 42-95 | 400-600 | 2546.481 | 10 | 80
litý bronz |  | 33-47 | 200-350 | 1432.396 | 10 | 45
slitiny AL tvrdé | 11-13% Si | 26-57 | 142-226 | 1114.086 | 10 | 35
slitiny AL měkké | do 30 | 31-75 | 180-300 | 2228.171 | 10 | 70
slitiny AL měkké | 30-42 | 30-70 | 170-280 | 2228.171 | 10 | 70
slitiny AL měkké | 42-58 | 28-67 | 160-265 | 1750.706 | 10 | 55
slitiny hořčíku |  | 475-560 | 1000-1800 | 15915.51 | 10 | 500
izolační lisované hmoty |  |  | 132-280 | 3183.102 | 10 | 100
tvrzený papír |  |  | 170-280 | 572.9583 | 10 | 18
delrin |  | 100-250 | 100-250 | 3183.102 | 10 | 100
Polyamid (silon) |  | 75-100 | 80-400 | 3183.102 | 10 | 100
pozn. Pro plasty zejména typu polyamidu (silon) je vhodné volit vysoký posuv 0,5-2mm a nižší otáčky